## Tabelle1
Vergleichende Prüfung an der neuen ECOmax Halbpalette und der Düsseldorfer Palette - zur Simulation praxisüblicher Belastungen
Prüftest |  |  | Prüfung | Düsseldorfer Palette |  |  | ECOmax Halbpalette |  |  | Düsseldorfer | ECOmax
Ermittlung der Kufenfestigkeit nach ISO 8611 |  |  | ▪ Biegeprüfung in einer 200 kN Zug- | ▪ halbe Bruchlast = 2025 kg |  |  | ▪ halbe Bruchlast = 2576 kg |  |  | ● | ●
Nachweis der Eignung für den Transport auf Rollenbahnen oder Kettenförderern |  |  | Druck-Prüfmaschine
Festigkeit der Eckklötze gemäß ISO 8611 |  |  | ▪ Prüfung in einer 200 kN Zug-Druck- | ▪ halbe Bruchlast = 2780 kg |  |  | ▪ halbe Bruchlast = 5501 kg |  |  | ● | ●
Nachweis der Eignung insbesondere für die Stapelung beladener Paletten |  |  | Prüfmaschine an den vier Eckklötzen
Eckfallprüfung auf Basis der ISO 8611 |  |  | ▪ Prüfung von je drei Paletten, | ▪ starke Veränderungen der Diagonalen von bis |  |  | ▪ minimale Veränderungen der Diagonalen |  |  | ● | ●
Nachweis von Stabilität und Festigkeit bei dynamischen Belastungen |  |  | je dreimal aus 1,0 m Höhe, | zu 105 mm, Grenzwert von 39,9 mm deutlich |  |  | von max. 2 mm
|  |  | auf die gleiche Ecke | überschritten |  |  | ▪ keine Brüche, Absplitterungen oder
|  |  |  | ▪ deutliche Verformungen und Risse in Deckbrettern |  |  | größere Verformungen
|  |  |  | ▪ Funktionalität und Sicherheit nicht mehr gegeben |  |  | ▪ Funktionalität und Sicherheit voll erhalten
Block Impact Test auf Basis der ISO 8611 |  |  | ▪ Prüfung an je drei Paletten auf | ▪ Verschub des mittleren Fußes nach innen |  |  | ▪ geringe Abriebschädem |  |  | ● | ●
Nachweis der Wirkung bei stoßartiger Belastung durch Gabeln der Gabelstapler |  |  | 800 mm Seite, je dreimal an den | ▪ bei 2 Paletten sind die Mittelfüße beim zweiten |  |  | ▪ keine Brüche oder Risse
|  |  | den gleichen Klötzen, Beladung 50 kg, | bzw. dritten Stoß stark deformiert und |  |  | ▪ Palette blieb voll funktionsfähig
|  |  | Aufprallgeschwindigkeit 6,6 km/h | nicht mehr benutzbar
Shear Impact Test auf Basis der ISO 8611 |  |  | ▪ Prüfung an je drei Palette auf | ▪ Kufen nach 3 Stößen leicht nach innen |  |  | ▪ keine größere Schäden |  |  | ● | ●
Nachweis der Festigkeit der Steckverbindung gegenüber horizontal wirkenden Scherkräften |  |  | 600 mm Seite, je dreimal an der | gebogen, gelockert bzw. einmal gerissen |  |  | ▪ Kufen blieben in Arretierungen
|  |  | gleichen Seite, Beladung 50 kg, | ▪ Palette eingeschränkt funktionsfähig |  |  | ▪ Palette blieb voll funktionsfähig
Aufprallgeschwindigkeit 6,6 km/h
Rollenbahn auf Basis der DIN 55423 |  |  | ▪ Paletten beladen mit 500 kg Nutzlast, | ▪ keine Brüche oder Verformungen an Kufen |  |  | ▪ keine Brüche oder Verformungen an Kufen |  |  | ● | ●
Nachweis der Festigkeit und Stabilität der Kufen für den Transport auf Rollenbahnen |  |  | 60-stündiger Dauerversuch | ▪ erkennbare Absplitterungen / Spanbildungen |  |  | ▪ minimale Risse in Kunststoffoberfläche des
|  |  |  | an den Holzkufen |  |  | Randbereiches der Kufen
|  |  |  | ▪ Funktionalität und Sicherheit noch erhalten |  |  | ▪ Funktionalität und Sicherheit voll erhalten
Reibwertmessung auf Basis der VDI 2700 Bl. 15 |  |  | ▪ Zugversuche mit Hilfe der Zug-Druck- |  | Belastung | Gleitreibkoeffizient |  | Belastung | Gleitreibkoeffizient | ● | ●
Nachweis zur Ermittlung von Gleitreibzahlen auf Gabelzinken, z.B. von Gabelstaplern |  |  | Prüfmaschine, |  | Leer-Stapel | 0.327 |  | Leer-Stapel | 0.563
|  |  | Geschwindigkeit 100 mm/min | Mittelwerte der | 250 kg | 0.392 | Mittelwerte der | 248 kg | 0.436
|  |  |  | Messungen mit | 485 kg | 0.401 | Messungen mit | 483 kg | 0.326
Handhabungsprüfung mit einem Stapler |  |  | ▪ Simulation zweier Notbremsungen und | ▪ Leerstapel: deutliches Wanken bei Durchfahren |  |  | ▪ geringes Verrutschen der Paletten auf den |  |  | ● | ●
Nachweis zur Funktionalität für das Staplerhandling |  |  | zweier Absetzvorgänge | Bodenwelle, starkes Wanken bei Notbremsungen, |  |  | Staplerzinken
|  |  | ▪ dreimaliges Überfahren einer | kein Rutschen des Stapels, bei Absetzvorgang |  |  | ▪ Leerstapel drohte nicht umzustürzen, innerhalb
|  |  | Bodenwelle als Hindernis | umfalles des Leerstapels |  |  | der Lagen zu verrutschen bzw. auseinander zu fallen
|  |  |  | ▪ Mit Steigen beladen: faltbare Steigen verrutschen |  |  | ▪ ungesicherten faltbaren Steigen verrutschten nicht
|  |  |  | nicht und bleiben als Säule in Position, deutliches |  |  | und blieben als Säule immer in Position
|  |  |  | Verrutschen der Düsseldorfer bei Notbremsung, |  |  | ▪ die lose umreiften starren Kisten verschoben sich
|  |  |  | beim Absetzvorgang starkes kippen, fast umfallen |  |  | nur minimal auf dem Deck
|  |  |  | ▪ bei Fallprüfungen waren keine Schäden zu erkennen |  |  | ▪ bei Fallprüfungen waren keine Schäden zu erkennen
FAZIT: Die ECOmax Halbpalette ist der herkömmlichen Düsseldorfer Halbpalette in ihrer Leistungsfähigkeit z. T. deutlich überlegen.
| April | 2011